## Drehmo
Die Meßergebnisse der Messungen sind in diesem Dokument zusammengefaßt
In den Einzelnen Rahmen sind die Jeweiligen Gummisorten
In den Zeilen sind die verschiedenen Scheibenkonturen geordnet
| 60°Shore 6mm dick | [6 empty] | 70°Shore 6mm dick | [6 empty] | 75°Shore 6mm dick | [6 empty] | 80°Shore 6mm dick
| VERPRESSUNG | [6 empty] | VERPRESSUNG | [6 empty] | VERPRESSUNG | [6 empty] | VERPRESSUNG | [6 empty] | 0,2mm Verpressung |  |  |  |  | 0,4mm Verpressung |  |  |  |  | 0,6mm Verpressung |  |  |  |  | 0,8mm Verpressung |  |  |  |  | 1mm Verpressung |  |  |  | 1,2mm Verpressung | [5 empty] | 0 | 0.2 | 0.4 | 0.6 | 0.8 | 1 | 1.2
| 0.2 | 0.4 | 0.6 | 0.8 | 1 | 1.2 |  | 0.2 | 0.4 | 0.6 | 0.8 | 1 | 1.2 |  | 0.2 | 0.4 | 0.6 | 0.8 | 1 | 1.2 |  | 0.2 | 0.4 | 0.6 | 0.8 | 1 | 1.2 | SCHEIBE | 60 | 70 | 75 | 80 | SCHEIBE | 60 | 70 | 75 | 80 | SCHEIBE | 60 | 70 | 75 | 80 | SCHEIBE | 60 | 70 | 75 | 80 | SCHEIBE | 60 | 70 | 75 | 80 | SCHEIBE | 60 | 70 | 75 | 80 | R3 45° Drehmoment empirisch | 0 | 6.15 | 11.9 | 19.2 | 27.65 | 36.6 | 45.6
R1 45° | 3.3 | 6.9 | 11.45 | 16.4 | 22.4 | 28.9 | R1 45° | 4.85 | 8.9 | 13.55 | 19.15 | 25.4 | 32.15 | R1 45° | 8.32 | 14.8 | 22.51 | 30.9 | 39.35 | 45.49 | R1 45° | 11.5 | 22.05 | 31.3 | 41.7 | 51.6 | 59.05 | R1 45° | 3.3 | 4.85 | 8.32 | 11.5 | R1 45° | 6.9 | 8.9 | 14.8 | 22.05 | R1 45° | 11.45 | 13.55 | 22.51 | 31.3 | R1 45° | 16.4 | 19.15 | 30.9 | 41.7 | R1 45° | 22.4 | 25.4 | 39.35 | 51.6 | R1 45° | 28.9 | 32.15 | 45.49 | 59.05 | R3 45° Kraft empirisch | 0 | 5.65 | 10 | 15 | 20.2 | 25.7 | 31.5
R2 45° | 5.1 | 9.4 | 14.2 | 21.75 | 29.2 | 37 | R2 45° | 5.5 | 10.1 | 16.25 | 23.1 | 31.05 | 39.25 | R2 45° | 6.95 | 14.43 | 23.31 | 30.72 | 41.15 | 48.03 | R2 45° | 8.9 | 19.2 | 29.75 | 38.65 | 50.25 | 56.75 | R2 45° | 5.1 | 5.5 | 6.95 | 8.9 | R2 45° | 9.4 | 10.1 | 14.43 | 19.2 | R2 45° | 14.2 | 16.25 | 23.31 | 29.75 | R2 45° | 21.75 | 23.1 | 30.72 | 38.65 | R2 45° | 29.2 | 31.05 | 41.15 | 50.25 | R2 45° | 37 | 39.25 | 48.03 | 56.75 | R3 45° Kraft MARC | 0 | 2.72 | 6.52 | 11.15 | 16.64 | 22.97 | 30.16
R3 45° | 7.3 | 13 | 19.25 | 27.95 | 36.65 | 47.1 | R3 45° | 6.15 | 11.9 | 19.2 | 27.65 | 36.6 | 45.6 | R3 45° | 8.02 | 14.58 | 23.74 | 33.29 | 45.53 |  | R3 45° | 9.35 | 17.95 | 29.1 | 39.95 | 50.35 |  | R3 45° | 7.3 | 6.15 | 8.02 | 9.35 | R3 45° | 13 | 11.9 | 14.58 | 17.95 | R3 45° | 19.25 | 19.2 | 23.74 | 29.1 | R3 45° | 27.95 | 27.65 | 33.29 | 39.95 | R3 45° | 36.65 | 36.6 | 45.53 | 50.35 | R3 45° | 47.1 | 45.6 |  |  | R3 45° Kraft IDEAS | 0 | 4.5 | 9.1 | 13.6 | 18.63 | 24.2 | 30.3
R4 45° | 8.15 | 14.65 | 23.05 | 32.45 | 42.1 | 52.3 | R4 45° | 8.25 | 15.4 | 24.05 | 33.25 | 42.7 | 49.9 | R4 45° | 8.64 | 17.62 | 29.33 | 39.5 | 48.66 |  | R4 45° | 8.8 | 19.8 | 32.8 | 44.2 | 57.65 |  | R4 45° | 8.15 | 8.25 | 8.64 | 8.8 | R4 45° | 14.65 | 15.4 | 17.62 | 19.8 | R4 45° | 23.05 | 24.05 | 29.33 | 32.8 | R4 45° | 32.45 | 33.25 | 39.5 | 44.2 | R4 45° | 42.1 | 42.7 | 48.66 | 57.65 | R4 45° | 52.3 | 49.9 |  |  | R3 45° Drehmoment MARC | 0 | 3.2 | 8.8 | 16.1 | 24.7 | 35.7 | 50
R5 45° | 8.75 | 16.1 | 25 | 35.65 | 47.45 | 57.45 | R5 45° | 7.8 | 15.9 | 25.45 | 35.4 | 44.45 | 51.8 | R5 45° | 8.29 | 17.55 |  |  |  |  | R5 45° | 8.4 | 17.6 |  |  |  |  | R5 45° | 8.75 | 7.8 | 8.29 | 8.4 | R5 45° | 16.1 | 15.9 | 17.55 | 17.6 | R5 45° | 25 | 25.45 |  |  | R5 45° | 35.65 | 35.4 |  |  | R5 45° | 47.45 | 44.45 |  |  | R5 45° | 57.45 | 51.8 |  |  | R3 45° Drehmoment IDEAS | 0 | 4.2 | 10.5 | 18.1 | 28 | 41.6 | 59.8
R6 45° | 10.9 | 20 | 31.1 | 41.6 | 51.8 |  | R6 45° | 7.5 | 16.55 | 26.7 | 37.15 | 46 | 53.3 | R6 45° | 8.28 | 17.72 | 29.89 | 39.19 | 49.39 |  | R6 45° | 8.4 | 17.9 | 33 | 43.35 | 55.6 |  | R6 45° | 9.04 | 7.5 | 8.28 | 8.4 | R6 45° | 17.26 | 16.55 | 17.72 | 19.48 | R6 45° | 31.1 | 26.7 | 29.89 | 33 | R6 45° | 38.3 | 37.15 | 39.19 | 43.35 | R6 45° | 51.8 | 46 | 49.39 | 55.6 | R6 45° |  | 53.3
0,4 30° | 5.4 | 9.85 | 15.65 | 22.5 | 30.25 | 38.9 | 0,4 30° | 5.55 | 10.85 | 17.1 | 23.1 | 31.45 | 39.25 | 0,4 30° | 6.33 | 12.96 | 20.45 | 27.29 | 37.06 | 48.85 | 0,4 30° | 7 | 14.05 | 23.05 | 32.75 | 43.95 | 53.85 | 0,4 30° | 5.4 | 5.55 | 6.33 | 7 | 0,4 30° | 9.85 | 10.85 | 12.96 | 14.05 | 0,4 30° | 15.65 | 17.1 | 20.45 | 23.05 | 0,4 30° | 22.5 | 23.1 | 27.29 | 32.75 | 0,4 30° | 30.25 | 31.45 | 37.06 | 43.95 | 0,4 30° | 38.9 | 39.25 | 48.85 | 53.85
0,8 30° | 6.25 | 11 | 16.85 | 23.6 | 31.4 | 40.3 | 0,8 30° | 6.15 | 11.5 | 17.45 | 24.2 | 31.95 | 39.35 | 0,8 30° | 7.24 | 13.66 | 22.29 | 31.34 | 41.35 | 50.7 | 0,8 30° | 7.9 | 15.95 | 25.8 | 37.1 | 47.8 | 57.85 | 0,8 30° | 6.25 | 6.15 | 7.24 | 7.9 | 0,8 30° | 11 | 11.5 | 13.66 | 15.95 | 0,8 30° | 16.85 | 17.45 | 22.29 | 25.8 | 0,8 30° | 23.6 | 24.2 | 31.34 | 37.1 | 0,8 30° | 31.4 | 31.95 | 41.35 | 47.8 | 0,8 30° | 40.3 | 39.35 | 50.7 | 57.85
1,6 30° | 7.35 | 13.35 | 20 | 26.85 | 35 | 44 | 1,6 30° | 8.2 | 14.55 | 21.8 | 29.15 | 37.4 | 44.85 | 1,6 30° | 9.65 | 17.32 | 27.75 | 36.92 | 45.94 | 54.45 | 1,6 30° | 10.6 | 20.3 | 31.9 | 43.3 | 54.1 | 62.5 | 1,6 30° | 7.35 | 8.2 | 9.65 | 10.6 | 1,6 30° | 13.35 | 14.55 | 17.32 | 20.3 | 1,6 30° | 20 | 21.8 | 27.75 | 31.9 | 1,6 30° | 26.85 | 29.15 | 36.92 | 43.3 | 1,6 30° | 35 | 37.4 | 45.94 | 54.1 | 1,6 30° | 44 | 44.85 | 54.45 | 62.5
3,0 30° | 9.2 | 18 | 26.55 | 34.9 | 42.8 | 52.5 | 3,0 30° | 9.8 | 19.3 | 28.75 | 37.2 | 44.8 | 52 | 3,0 30° | 10.64 | 21.78 | 32.33 | 43.5 | 50.35 |  | 3,0 30° | 11.05 | 24.35 | 39 | 51.4 | 59.8 |  | 3,0 30° | 9.2 | 9.8 | 10.64 | 11.05 | 3,0 30° | 18 | 19.3 | 21.78 | 24.35 | 3,0 30° | 26.55 | 28.75 | 32.33 | 39 | 3,0 30° | 34.9 | 37.2 | 43.5 | 51.4 | 3,0 30° | 42.8 | 44.8 | 50.35 | 59.8 | 3,0 30° | 52.5 | 52
0,4 45° | 3.2 | 6.7 | 10.5 | 15.05 | 19.45 | 24.3 | 0,4 45° | 4.3 | 8.9 | 14.1 | 19.35 | 24 | 29.5 | 0,4 45° | 6.45 | 12.68 | 20.24 | 26.8 | 34.84 |  | 0,4 45° | 8.45 | 16.6 | 26 | 34.95 | 45.9 |  | 0,4 45° | 3.2 | 4.3 | 6.45 | 8.45 | 0,4 45° | 6.7 | 8.9 | 12.68 | 16.6 | 0,4 45° | 10.5 | 14.1 | 20.24 | 26 | 0,4 45° | 15.05 | 19.35 | 26.8 | 34.95 | 0,4 45° | 19.45 | 24 | 34.84 | 45.9 | 0,4 45° | 24.3 | 29.5
0,8 45° | 4.65 | 8.55 | 12.8 | 17.4 | 21.9 | 27.7 | 0,8 45° | 7.65 | 12.05 | 16.9 | 22.2 | 27.45 | 33.2 | 0,8 45° | 8.65 | 15.1 | 21.65 | 28.33 | 35.15 |  | 0,8 45° | 9.05 | 17.3 | 26.4 | 35.15 | 43.9 |  | 0,8 45° | 4.65 | 7.65 | 8.65 | 9.05 | 0,8 45° | 8.55 | 12.05 | 15.1 | 17.3 | 0,8 45° | 12.8 | 16.9 | 21.65 | 26.4 | 0,8 45° | 17.4 | 22.2 | 28.33 | 35.15 | 0,8 45° | 21.9 | 27.45 | 35.15 | 43.9 | 0,8 45° | 27.7 | 33.2
1,6 45° | 9.25 | 13.55 | 18.4 | 23.65 | 30 | 36.75 | 1,6 45° | 9.65 | 15.1 | 20.35 | 26 | 32.2 | 38.7 | 1,6 45° | 9.87 | 16.33 | 24.73 | 30.11 | 41.5 |  | 1,6 45° | 9.65 | 19 | 27.55 | 36.45 | 53.5 |  | 1,6 45° | 9.25 | 9.65 | 9.87 | 9.65 | 1,6 45° | 13.55 | 15.1 | 16.33 | 19 | 1,6 45° | 18.4 | 20.35 | 24.73 | 27.55 | 1,6 45° | 23.65 | 26 | 30.11 | 36.45 | 1,6 45° | 30 | 32.2 | 41.5 | 53.5 | 1,6 45° | 36.75 | 38.7
3,0 45° | 13 | 19.45 | 25.65 | 31 | 37.9 | 44.9 | 3,0 45° | 12.8 | 20.05 | 27.75 | 33.75 | 39.9 | 46.8 | 3,0 45° | 13.47 | 20.65 | 32.78 | 40.79 | 46.77 |  | 3,0 45° | 14.3 | 20.25 | 36.7 | 46.15 | 55.3 |  | 3,0 45° | 13 | 12.8 | 13.47 | 14.3 | 3,0 45° | 19.45 | 20.05 | 20.65 | 21.47 | 3,0 45° | 25.65 | 27.75 | 32.78 | 36.7 | 3,0 45° | 31 | 33.75 | 40.79 | 46.15 | 3,0 45° | 37.9 | 39.9 | 46.77 | 55.3 | 3,0 45° | 44.9 | 46.8
| 0.2 | 0.4 | 0.6 | 0.8 | 1 | 1.2 |  | 0.2 | 0.4 | 0.6 | 0.8 | 1 | 1.2 |  | 0.2 | 0.4 | 0.6 | 0.8 | 1 | 1.2 |  | 0.2 | 0.4 | 0.6 | 0.8 | 1 | 1.2 | SCHEIBE | 60 | 70 | 75 | 80 | SCHEIBE | 60 | 70 | 75 | 80 | SCHEIBE | 60 | 70 | 75 | 80 | SCHEIBE | 60 | 70 | 75 | 80 | SCHEIBE | 60 | 70 | 75 | 80 | SCHEIBE | 60 | 70 | 75 | 80
0,4 60° | 6.55 | 10.4 | 13.55 | 17.6 | 21.5 | 26.9 | 0,4 60° | 5.9 | 10.3 | 14.5 | 18.9 | 23.7 | 28 | 0,4 60° | 7.26 | 13.95 | 19.66 | 24.51 | 32.15 |  | 0,4 60° | 8.5 | 16.35 | 23.9 | 31.8 | 40.2 |  | 0,4 60° | 6.55 | 5.9 | 7.26 | 8.5 | 0,4 60° | 10.4 | 10.3 | 13.95 | 16.35 | 0,4 60° | 13.55 | 14.5 | 19.66 | 23.9 | 0,4 60° | 17.6 | 18.9 | 24.51 | 31.8 | 0,4 60° | 21.5 | 23.7 | 32.15 | 40.2 | 0,4 60° | 26.9 | 28
0,8 60° | 7.9 | 11.4 | 15.25 | 19.35 | 23.65 | 29.7 | 0,8 60° | 7.6 | 11.4 | 14.9 | 20.15 | 24.85 | 30.9 | 0,8 60° | 9.54 | 14.22 | 20.04 | 28.6 | 34.51 |  | 0,8 60° | 10.75 | 17.6 | 26.3 | 34.55 | 42.45 |  | 0,8 60° | 7.9 | 7.6 | 9.54 | 10.75 | 0,8 60° | 11.4 | 11.4 | 14.22 | 17.6 | 0,8 60° | 15.25 | 14.9 | 20.04 | 26.3 | 0,8 60° | 19.35 | 20.15 | 28.6 | 34.55 | 0,8 60° | 23.65 | 24.85 | 34.51 | 42.45 | 0,8 60° | 29.7 | 30.9
1,6 60° | 8.75 | 12.3 | 16.9 | 21.5 | 26.75 | 32.6 | 1,6 60° | 9.15 | 13.25 | 18.3 | 23.35 | 28.3 | 33.75 | 1,6 60° | 10.5 | 17.1 | 24.63 | 31.51 | 37.58 |  | 1,6 60° | 12.45 | 21 | 30.1 | 38.75 | 46.75 |  | 1,6 60° | 8.75 | 9.15 | 10.5 | 12.45 | 1,6 60° | 12.3 | 13.25 | 17.1 | 21 | 1,6 60° | 16.9 | 18.3 | 24.63 | 30.1 | 1,6 60° | 21.5 | 23.35 | 31.51 | 38.75 | 1,6 60° | 26.75 | 28.3 | 37.58 | 46.75 | 1,6 60° | 32.6 | 33.75
3,0 60° | 11.85 | 17.1 | 22.9 | 28.75 | 33.6 | 39.5 | 3,0 60° | 11.7 | 18.3 | 24.3 | 30.4 | 35.3 | 40.7 | 3,0 60° | 13.02 | 21.42 | 30.9 | 35.84 |  |  | 3,0 60° | 14.2 | 25.3 | 37.3 | 45.55 |  |  | 3,0 60° | 11.85 | 11.7 | 13.02 | 14.2 | 3,0 60° | 17.1 | 18.3 | 21.42 | 25.3 | 3,0 60° | 22.9 | 24.3 | 30.9 | 37.3 | 3,0 60° | 28.75 | 30.4 | 35.84 | 45.55 | 3,0 60° | 33.6 | 35.3 |  |  | 3,0 60° | 39.5 | 40.7
0,4 R2 | 6.3 | 10.05 | 13.5 | 19.35 | 25 | 30.5 | 0,4 R2 | 6.4 | 12.15 | 18.9 | 26.8 | 34.4 | 40.35 | 0,4 R2 | 8.03 | 13.95 | 21.63 | 29.3 | 40.43 |  | 0,4 R2 | 9.65 | 17.25 | 25.3 | 33.5 | 42.35 |  | 0,4 R2 | 6.3 | 6.4 | 8.03 | 9.65 | 0,4 R2 | 10.05 | 12.15 | 13.95 | 17.25 | 0,4 R2 | 13.5 | 18.9 | 21.63 | 25.3 | 0,4 R2 | 19.35 | 26.8 | 29.3 | 33.5 | 0,4 R2 | 25 | 34.4 | 40.43 | 42.35 | 0,4 R2 | 30.5 | 40.35
0,8 R2 | 5.6 | 10.5 | 14.2 | 20.25 | 25.85 | 31.7 | 0,8 R2 | 6.9 | 14.4 | 20.9 | 28.4 | 34.2 | 41.6 | 0,8 R2 | 8.11 | 16.52 | 24.38 | 32.23 | 38.27 |  | 0,8 R2 | 9.5 | 17.55 | 26.55 | 35.5 | 44.2 |  | 0,8 R2 | 5.6 | 6.9 | 8.11 | 9.5 | 0,8 R2 | 10.5 | 14.4 | 16.52 | 17.55 | 0,8 R2 | 14.2 | 20.9 | 24.38 | 26.55 | 0,8 R2 | 20.25 | 28.4 | 32.23 | 35.5 | 0,8 R2 | 25.85 | 34.2 | 38.27 | 44.2 | 0,8 R2 | 31.7 | 41.6
1,6 R2 | 10.55 | 15 | 19.55 | 25.35 | 32.45 | 38.35 | 1,6 R2 | 10.5 | 19.65 | 26.4 | 33.75 | 41.3 | 46.6 | 1,6 R2 | 10.96 | 19.99 | 29.71 | 37.96 | 45.97 |  | 1,6 R2 | 11.35 | 21.55 | 31.1 | 40.6 | 49.1 |  | 1,6 R2 | 10.55 | 10.5 | 10.96 | 11.35 | 1,6 R2 | 15 | 19.65 | 19.99 | 21.55 | 1,6 R2 | 19.55 | 26.4 | 29.71 | 31.1 | 1,6 R2 | 25.35 | 33.75 | 37.96 | 40.6 | 1,6 R2 | 32.45 | 41.3 | 45.97 | 49.1 | 1,6 R2 | 38.35 | 46.6
3,0 R2 | 8 | 16.55 | 23.5 | 30.65 | 37.3 | 43.2 | 3,0 R2 | 10.4 | 21 | 29.55 | 37.35 | 44.55 | 51.5 | 3,0 R2 | [6 empty] | 3,0 R2 | [6 empty] | 3,0 R2 | 8 | 10.4 |  |  | 3,0 R2 | 16.55 | 21 |  |  | 3,0 R2 | 23.5 | 29.55 |  |  | 3,0 R2 | 30.65 | 37.35 |  |  | 3,0 R2 | 37.3 | 44.55 |  |  | 3,0 R2 | 43.2 | 51.5
04, R3 | 9.1 | 14.7 | 20.4 | 26 | 32.5 | 38.15 | 04, R3 | 7.55 | 14.7 | 22.05 | 28.85 | 34.95 | 40.4 | 04, R3 | 9.42 | 16.84 | 24.92 | 32.74 | 41.9 |  | 04, R3 | 11.05 | 19.55 | 29.55 | 37.85 | 46.5 |  | 04, R3 | 9.1 | 7.55 | 9.42 | 11.05 | 04, R3 | 14.7 | 14.7 | 16.84 | 19.55 | 04, R3 | 20.4 | 22.05 | 24.92 | 29.55 | 04, R3 | 26 | 28.85 | 32.74 | 37.85 | 04, R3 | 32.5 | 34.95 | 41.9 | 46.5 | 04, R3 | 38.15 | 40.4
0,8 R3 | 5.6 | 11.8 | 17.5 | 23.75 | 29.9 | 35.9 | 0,8 R3 | 7.8 | 16.3 | 22.5 | 29.55 | 36.1 | 43.55 | 0,8 R3 | 10.16 | 20.62 | 27.34 | 36.5 | 45.77 |  | 0,8 R3 | 11.9 | 23.95 | 34.35 | 43.85 | 52.1 |  | 0,8 R3 | 5.6 | 7.8 | 10.16 | 11.9 | 0,8 R3 | 11.8 | 16.3 | 20.62 | 23.95 | 0,8 R3 | 17.5 | 22.5 | 27.34 | 34.35 | 0,8 R3 | 23.75 | 29.55 | 36.5 | 43.85 | 0,8 R3 | 29.9 | 36.1 | 45.77 | 52.1 | 0,8 R3 | 35.9 | 43.55
1,6 R3 | 9.25 | 16.9 | 24 | 31 | 37 | 43.5 | 1,6 R3 | 9.95 | 19.9 | 29.2 | 34.35 | 41 | 46.15 | 1,6 R3 | 11.24 | 23.49 | 33.51 | 42.3 |  |  | 1,6 R3 | 13.1 | 27.6 | 42.21 | 60.12 |  |  | 1,6 R3 | 9.25 | 9.95 | 11.24 | 13.1 | 1,6 R3 | 16.9 | 19.9 | 23.49 | 27.6 | 1,6 R3 | 24 | 29.2 | 33.51 | 37.7 | 1,6 R3 | 31 | 34.35 | 42.3 | 46.8 | 1,6 R3 | 37 | 41 |  |  | 1,6 R3 | 43.5 | 46.15
3,0 R3 | 9.65 | 21.45 | 29.8 | 36.95 | 43.75 | 49.55 | 3,0 R3 | 12.6 | 25.35 | 34.6 | 41.75 | 48.75 | 51.95 | 3,0 R3 | 15.12 | 27.54 | 38.57 | 47 |  |  | 3,0 R3 | 18.25 | 29.85 | 46.68 | 65.94 |  |  | 3,0 R3 | 9.65 | 12.6 | 15.12 | 18.25 | 3,0 R3 | 21.45 | 25.35 | 27.54 | 29.85 | 3,0 R3 | 29.8 | 34.6 | 38.57 | 42.3 | 3,0 R3 | 36.95 | 41.75 | 47 | 52.1 | 3,0 R3 | 43.75 | 48.75 |  |  | 3,0 R3 | 49.55 | 51.95
0,8 R4 | 8.15 | 15.6 | 23.1 | 29.7 | 36.5 | 40.9 | 0,8 R4 | 8.95 | 18 | 24.25 | 32.7 | 39.8 | 45.8 | 0,8 R4 | 10.7 | 21.16 | 30.14 | 37.6 |  |  | 0,8 R4 | 12.4 | 26.65 | 35.95 | 45.05 |  |  | 0,8 R4 | 8.15 | 8.95 | 10.7 | 12.4 | 0,8 R4 | 15.6 | 18 | 21.16 | 26.65 | 0,8 R4 | 23.1 | 24.25 | 30.14 | 35.95 | 0,8 R4 | 29.7 | 32.7 | 37.6 | 45.05 | 0,8 R4 | 36.5 | 39.8 |  |  | 0,8 R4 | 40.9 | 45.8
2,0 R4 | 10.5 | 19.3 | 27.15 | 34.3 | 40.4 | 44.6 | 2,0 R4 | 9.8 | 20.4 | 28.9 | 36.5 | 42.55 | 48.3 | 2,0 R4 | [6 empty] | 2,0 R4 | [6 empty] | 2,0 R4 | 10.5 | 9.8 |  |  | 2,0 R4 | 19.3 | 20.4 |  |  | 2,0 R4 | 27.15 | 28.9 |  |  | 2,0 R4 | 34.3 | 36.5 |  |  | 2,0 R4 | 40.4 | 42.55 |  |  | 2,0 R4 | 44.6 | 48.3
| 60°Shore 4mm dick | [6 empty] | 70°Shore 4mm dick | [13 empty] | 80°Shore 4mm dick
| VERPRESSUNG | [6 empty] | VERPRESSUNG | [13 empty] | VERPRESSUNG
| 0.2 | 0.4 | 0.6 | 0.8 | 1 | 1.2 |  | 0.2 | 0.4 | 0.6 | 0.8 | 1 | 1.2 | [8 empty] | 0.2 | 0.4 | 0.6 | 0.8 | 1 | 1.2
R1 45° | 4.13 | 9.04 | 14.37 | 21.05 |  |  | R1 45° | 5.92 | 11.27 | 16.78 | 24.09 | [9 empty] | R1 45° | 13.94 | 25.27 | 35.12 | 47.49
R2 45° | 6.39 | 12.1 | 19.03 | 28.94 |  |  | R2 45° | 6.84 | 12.28 | 19.18 | 28.2 | [9 empty] | R2 45° | 10.49 | 22.8 | 34.26 | 45.86
R3 45° | 9.25 | 16.73 | 25.77 | 35.87 |  |  | R3 45° | 7.73 | 15.08 | 23.37 | 35.36 | [9 empty] | R3 45° | 10.53 | 21.32 | 34.69 | 44.96
R4 45° | 10.87 | 18.66 | 30.37 | 42.8 |  |  | R4 45° | 9.78 | 18.74 | 28.96 | 42.41 | [9 empty] | R4 45° | 10.03 | 22.86 | 37.3 | 52.29
R5 45° | 11.79 | 21.35 | 32.16 | 45.44 |  |  | R5 45° | 9.44 | 19 | 31.41 | 42.29 | [9 empty] | R5 45° | 10.25 | 19.96
R6 45° | 14.2 | 25.3 | 39.89 | 54.75 |  |  | R6 45° | 9.19 | 20.42 | 32.55 | 45.97 | [9 empty] | R6 45° | 9.85 | 20.71 | 37.5 | 53.9
0,4 30° | 7.26 | 12.51 | 20.04 | 29.31 |  |  | 0,4 30° | 6.71 | 13.55 | 20.9 | 28.86 | [9 empty] | 0,4 30° | 8.09 | 16.43 | 27.28 | 37.75
0,8 30° | 8.35 | 13.91 | 22.22 | 29.93 |  |  | 0,8 30° | 7.29 | 14.54 | 20.83 | 28.6 | [9 empty] | 0,8 30° | 8.93 | 19.3 | 31.21 | 42.77
1,6 30° | 9.57 | 17.81 | 26.2 | 35.02 |  |  | 1,6 30° | 9.88 | 17.61 | 25.98 | 36.48 | [9 empty] | 1,6 30° | 12.45 | 23.57 | 36.19 | 48.76
3,0 30° | 12.02 | 22.79 | 33.81 | 43.96 |  |  | 3,0 30° | 11.65 | 23.78 | 35.08 | 44.41 | [9 empty] | 3,0 30° | 13.22 | 27.98 | 45.04 | 62.66
0,4 45° | 4.1 | 8.68 | 13.57 | 20.14 |  |  | 0,4 45° | 5.45 | 11.27 | 17.34 | 23.62 | [9 empty] | 0,4 45° | 10.05 | 19.88 | 31.13 | 39.81
0,8 45° | 6.06 | 11.23 | 16.91 | 22.72 |  |  | 0,8 45° | 9.42 | 15.34 | 20.74 | 27.58 | [9 empty] | 0,8 45° | 11.03 | 20.46 | 31.54 | 39.82
1,6 45° | 11.78 | 16.97 | 23.94 | 30.28 |  |  | 1,6 45° | 11.48 | 17.86 | 24.73 | 31 | [9 empty] | 1,6 45° | 11.74 | 21.64 | 33.25 | 40.93
3,0 45° | 17.16 | 25.05 | 33.2 | 39.67 |  |  | 3,0 45° | 16.21 | 23.66 | 33.71 | 43.35 | [9 empty] | 3,0 45° | 16.76 | 24.23 | 42.2 | 59.2
| 0.2 | 0.4 | 0.6 | 0.8 |  |  |  | 0.2 | 0.4 | 0.6 | 0.8 | [10 empty] | 0.2 | 0.4 | 0.6 | 0.8
0,4 60° | 8.73 | 13.62 | 17.01 | 23.29 |  |  | 0,4 60° | 7.54 | 13.14 | 18.06 | 23.7 | [9 empty] | 0,4 60° | 10.1 | 19.79 | 29.06 | 36.98
0,8 60° | 10.12 | 14.45 | 19.23 | 24.86 |  |  | 0,8 60° | 9.67 | 13.87 | 17.63 | 25.12 | [9 empty] | 0,8 60° | 12.09 | 21.47 | 31.31 | 40.35
1,6 60° | 10.98 | 16.59 | 21.68 | 27.93 |  |  | 1,6 60° | 11.2 | 16.02 | 23.1 | 28.66 | [9 empty] | 1,6 60° | 14.03 | 24.57 | 35.26 | 46.25
3,0 60° | 14.94 | 22.55 | 30.02 | 38.54 |  |  | 3,0 60° | 14.21 | 22.32 | 29.11 | 36.14 | [9 empty] | 3,0 60° | 17.24 | 30.6 | 43.14 | 55.42
0,4 R2 | 8.48 | 13.3 | 17.34 | 24.92 |  |  | 0,4 R2 | 7.96 | 14.42 | 23.88 | 33.25 | [9 empty] | 0,4 R2 | 11.45 | 19.52 | 28.45 | 40.06
0,8 R2 | 7.36 | 13.85 | 18.51 | 27.15 |  |  | 0,8 R2 | 8.54 | 17.16 | 25.43 | 34.46 | [9 empty] | 0,8 R2 | 10.94 | 19.67 | 31.62 | 40.9
1,6 R2 | 13.71 | 19.49 | 26.32 | 33.31 |  |  | 1,6 R2 | 13.17 | 24.93 | 32.41 | 43.08 | [9 empty] | 1,6 R2 | 12.91 | 25.27 | 36.67 | 48.59
3,0 R2 | 10.8 | 21.3 | 29.49 | 40.7 |  |  | 3,0 R2 | 12.86 | 26.33 | 35.5 | 46.78 | [9 empty] | 3,0 R2
04, R3 | 11.99 | 19.15 | 26 | 33.06 |  |  | 04, R3 | 9.35 | 17.78 | 26.03 | 36.08 | [9 empty] | 04, R3 | 12.54 | 23.36 | 33.21 | 42.97
0,8 R3 | 7.39 | 15.61 | 23.23 | 31.94 |  |  | 0,8 R3 | 9.51 | 20.58 | 26.95 | 35.01 | [9 empty] | 0,8 R3 | 13.54 | 27.9 | 39.42 | 50.92
1,6 R3 | 12.46 | 21.41 | 30.98 | 41.76 |  |  | 1,6 R3 | 12.21 | 25.11 | 35.62 | 41.94 | [9 empty] | 1,6 R3 | 15.79 | 33.23 | 48.4 | 67.86
3,0 R3 | 12.93 | 28.83 | 37.94 | 49.76 |  |  | 3,0 R3 | 15.7 | 32.35 | 42.13 | 50.58 | [9 empty] | 3,0 R3 | 20.72 | 36.15 | 55.03 | 74.28
0,8 R4 | 10.68 | 20.37 | 29.82 | 37.51 |  |  | 0,8 R4 | 11.16 | 21.65 | 29.57 | 41.35 | [9 empty] | 0,8 R4 | 14.47 | 31.21 | 43.17 | 50.9
2,0 R4 | 13.57 | 24.9 | 35.77 | 44.93 |  |  | 2,0 R4 | 12.02 | 24.56 | 35.46 | 46.33 | [9 empty] | 2,0 R4
| 60°Shore 2mm dick | [6 empty] | 70°Shore 2mm dick | [13 empty] | 80°Shore 2mm dick
| VERPRESSUNG | [6 empty] | VERPRESSUNG | [13 empty] | VERPRESSUNG
| 0.2 | 0.4 | 0.6 | 0.8 | 1 | 1.2 |  | 0.2 | 0.4 | 0.6 | 0.8 | 1 | 1.2 | [8 empty] | 0.2 | 0.4 | 0.6 | 0.8 | 1 | 1.2
R1 45° | 6.35 | 13.3 | 21.58 |  |  |  | R1 45° | 7.24 | 12.72 | 19.35 | [10 empty] | R1 45° | 14.96 | 29.92 | 41.71
R2 45° | 9.57 | 18.05 | 27.43 |  |  |  | R2 45° | 8.24 | 14.57 | 24.59 | [10 empty] | R2 45° | 12.2 | 26.72 | 40.92
R3 45° | 13.64 | 24.25 | 36.51 |  |  |  | R3 45° | 9.32 | 17.66 | 28.7 | [10 empty] | R3 45° | 12.53 | 23.64 | 38.93
R4 45° | 15.11 | 28.52 | 44.57 |  |  |  | R4 45° | 11.94 | 22.32 | 35.59 | [10 empty] | R4 45° | 11.95 | 27.59 | 45.88
R5 45° | 16.4 | 30.28 | 46.42 |  |  |  | R5 45° | 11.83 | 23.65 | 38.14 | [10 empty] | R5 45° | 10.99 | 23.35
R6 45° | 20.87 | 37.37 | 59.75 |  |  |  | R6 45° | 10.85 | 25.02 | 38.8 | [10 empty] | R6 45° | 11.01 | 23.43 | 42.93
0,4 30° | 10.43 | 18.89 | 30.13 |  |  |  | 0,4 30° | 8.26 | 16.43 | 25.11 | [10 empty] | 0,4 30° | 9.49 | 19.07 | 31.73
0,8 30° | 12.11 | 20.77 | 32.34 |  |  |  | 0,8 30° | 9.09 | 16.49 | 24.86 | [10 empty] | 0,8 30° | 11.05 | 22.01 | 35.49
1,6 30° | 14.08 | 24.99 | 38.1 |  |  |  | 1,6 30° | 12.03 | 21.64 | 32.67 | [10 empty] | 1,6 30° | 14.47 | 26.57 | 42.61
3,0 30° | 17.27 | 34.48 | 51.12 |  |  |  | 3,0 30° | 13.93 | 28.01 | 42.56 | [10 empty] | 3,0 30° | 15.46 | 32.8 | 51.84
0,4 45° | 6.2 | 12.63 | 19.44 |  |  |  | 0,4 45° | 6.37 | 13.4 | 20.05 | [10 empty] | 0,4 45° | 11.29 | 22.31 | 35.21
0,8 45° | 8.97 | 15.85 | 23.94 |  |  |  | 0,8 45° | 10.87 | 18.02 | 24.99 | [10 empty] | 0,8 45° | 12.08 | 24.15 | 34.93
1,6 45° | 17.15 | 25.65 | 34.88 |  |  |  | 1,6 45° | 14.18 | 22.81 | 30.91 | [10 empty] | 1,6 45° | 13.46 | 25.19 | 38.17
3,0 45° | 25.04 | 37.08 | 48.8 |  |  |  | 3,0 45° | 18.94 | 29.33 | 40.56 | [10 empty] | 3,0 45° | 19.88 | 28.35 | 48.49
| 0.2 | 0.4 | 0.6 |  |  |  |  | 0.2 | 0.4 | 0.6 | [11 empty] | 0.2 | 0.4 | 0.6
0,4 60° | 12.43 | 19.91 | 26.05 |  |  |  | 0,4 60° | 8.57 | 15.1 | 21.84 | [10 empty] | 0,4 60° | 11.48 | 22.69 | 31.44
0,8 60° | 15.13 | 21.13 | 29.5 |  |  |  | 0,8 60° | 11.02 | 16.31 | 21.91 | [10 empty] | 0,8 60° | 14.85 | 23.3 | 34.69
1,6 60° | 16.74 | 22.84 | 31.96 |  |  |  | 1,6 60° | 13.68 | 19.18 | 27.47 | [10 empty] | 1,6 60° | 17.06 | 29.39 | 40.41
3,0 60° | 22.98 | 33.14 | 43.44 |  |  |  | 3,0 60° | 17.5 | 27.46 | 35.98 | [10 empty] | 3,0 60° | 19.32 | 34.97 | 50.3
0,4 R2 | 12.22 | 19.01 | 25.26 |  |  |  | 0,4 R2 | 9.35 | 17.37 | 26.99 | [10 empty] | 0,4 R2 | 12.94 | 23.15 | 33.54
0,8 R2 | 10.6 | 20.4 | 26.29 |  |  |  | 0,8 R2 | 9.81 | 20.64 | 31.7 | [10 empty] | 0,8 R2 | 12.39 | 23.01 | 35.74
1,6 R2 | 20.2 | 28.65 | 37.23 |  |  |  | 1,6 R2 | 15.52 | 28.8 | 38.97 | [10 empty] | 1,6 R2 | 15.81 | 28.88 | 42.23
3,0 R2 | 15.21 | 30.88 | 45.42 |  |  |  | 3,0 R2 | 15.41 | 31.37 | 44 | [10 empty] | 3,0 R2
04, R3 | 17.43 | 27.86 | 37.84 |  |  |  | 04, R3 | 11.39 | 21.91 | 33.1 | [10 empty] | 04, R3 | 14.73 | 26.92 | 39.94
0,8 R3 | 10.88 | 22.06 | 33.01 |  |  |  | 0,8 R3 | 11.45 | 24.33 | 32.95 | [10 empty] | 0,8 R3 | 15.66 | 32.36 | 47.26
1,6 R3 | 18.02 | 32.17 | 45.15 |  |  |  | 1,6 R3 | 14.94 | 29.63 | 44.04 | [10 empty] | 1,6 R3 | 17.73 | 36.58 | 57.73
3,0 R3 | 18.34 | 39 | 55.17 |  |  |  | 3,0 R3 | 18.65 | 36.47 | 51 | [10 empty] | 3,0 R3 | 25.51 | 40.2 | 61.95
0,8 R4 | 15.31 | 29.47 | 42.93 |  |  |  | 0,8 R4 | 12.96 | 25.66 | 36.14 | [10 empty] | 0,8 R4 | 16.5 | 34.67 | 47.58
2,0 R4 | 19.97 | 36.56 | 51.99 |  |  |  | 2,0 R4 | 14.4 | 30.72 | 43.01 | [10 empty] | 2,0 R4